## COMPOSICAO
Nova composição revisao Edson Fev2012
| g/cm3 | [6 empty] | %peso Al
Urânio | 4.8 |  | U-234 | U-235 20% | U-238 | Si | Al | 20.33% | Numero de EC | 21
Meat | 6.5 | átomos /barn.cm | 2.420706e-05 | 0.002428903 | 0.009720878 | 0.008115637 | 0.02949532 | <N | Largura Ativa | 6.5 | cm
Teor Si* | 7.309% | g/cm3 | 0.00940769 | 0.948 | 3.842592 | 0.3784963 | 1.321504 | 6.5 | Comprimento ativo | 61.5 | cm
|  | g/cm3 | 4.8 |  |  |  |  | 4.8 | Espessura meat | 0.061 | cm
| 1EC | g | 4.817487 | 485.451603 | 1967.714 | 193.8203 | 676.7153 | 3328.518375 | Volume ativo 1 EC | 512.07975 | cm3
21 | EC | g | 101.1672 | 10194.48 | 41321.99 | 4070.226 | 14211.02 | 69898.89
| %massa |  | 73.85% |  |  | 26.15% |  |  | Volume total | 10753.67475 | cm3
|  |  | 0.196% | 19.75% | 80.05%
|  |  | 0.1447% | 14.58% | 59.12% | 5.823% | 20.33% | 100%
* Pior caso conforme documento geraçao seçao de choque
MTU
COMBUSTÍVEL NUCLEAR
[9 empty] | Tipo de combustível | dispersão de U3Si2 em matriz de Al
ELEMENTO COMBUSTÍVEL (EC)
| Elemento | Peso Atômico | Densidade | Abundância* |  |  |  |  | Dimensões da seção transversal do EC | 80,50mm x 80,50mm
|  | (g) | (g/cm3) | [5 empty] | Número de placas combustíveis | 21
| 235U | 235.0439 | - | - |  |  |  |  | Comprimento ativo | 615mm
| 238U | 238.0508 | - | - |  |  |  |  | Largura ativa | 65mm
| O | 15.9994 | - | - |  |  |  |  | Espessura da placa combustível | 1,35mm (placas internas)
| H | 1.00979 | - | - | [5 empty] | 1,50 (placas externas)
| Ag-nat. | 107.87 | 10.49 | - |  |  |  |  | Espessura do meat combustível | 0,61mm
| 107Ag | 106.9051 | - | 51.83 |  |  |  |  | NÚCLEO ATIVO (meat)
| 109Ag | 108.9048 | - | 48.17 |  |  |  |  | Densidade do U3Si2 | 12,2 g/cm3
| In-nat. | 114.82 | 7.31 | - |  |  |  |  | PÓ DE U3Si2
| 113In | 112.9041 | - | 4.28 |  |  |  |  | Composição isotópica | 20%
| 115In | 114.9039 | - | 95.72 |  |  |  |  | (teor do isótopo U235 no pó)
| Cd-nat. | 112.4 | 8.65 | - |  |  |  |  | REVESTIMENTO (cladding)
| Be | 9.0122 | 1.85 | - |  |  |  |  | Material do revestimento | liga de Al (6061)
| Al | 26.9815 | 2.699 | [5 empty] | Densidade do Al | 2,699 g/cm3
| Si | 28.086 | 2.33 | - |  |  |  |  | PLACAS DE AÇO BORADO
| (*): elementos naturais. | [7 empty] | Densidade do aço borado | 7,647g/cm3
| U234 | 234.0409 | [6 empty] | Espessura da placa | 2,5mm
PLACAS DE CÁDMIO
[9 empty] | Densidade do Cádmio | 8,64g/cm3
[9 empty] | Espessura da placa | 2,5mm
AÇO INOXIDÁVEL (SS304L)
[9 empty] | Densidade do aço | 7,9g/cm3
[9 empty] | Espessura da placa | 2,5mm

## DECAIMENTO
Decaimento origenarp |  |  | Dias | Potência 21 EC (MW) | Burnup (MWd/ton)
Passo (dias) | 2.8 | 1 | 2.8 | 27.3913 | 160990
Massa de Metal pesado (Ton) | 0.0004764 | 2 | 5.6 | 27.3913 | 321980.1
Burnup target (MWd/ton) | 20000 | 3 | 8.4 | 27.3913 | 482970.1
Potencia linear (W/cm) | 350 | 4 | 11.2 | 27.3913 | 643960.1
Potencia (MW) | 0.011025 | 5 | 14 | 27.3913 | 804950.2
Altura das 3 varetas (cm) | 31.5 | 6 | 16.8 | 27.3913 | 965940.2
Total irradiação (dias) | 864.2177 | 7 | 19.6 | 27.3913 | 1126930.2
|  | 8 | 22.4 | 27.3913 | 1287920.3
|  | 9 | 25.2 | 27.3913 | 1448910.3
|  | 10 | 28 | 27.3913 | 1609900.3

## COMPOSICAO IPEN
? | 0.0598 | 94.02%
Numero de EC | 483
Largura Ativa | 6.5
Comprimento ativo | 61.5
Espessura meat | 0.061
Volume ativo 1 EC | 24.38475 | cm3
Volume total | 11777.83425 | cm3
Total
Densidade do meat | 6.5 | g/cm3 | 76555.92 | g
Densidade do U3Si2 | 12.2 | g/cm3 | 143689.6 | g
Teor de Si | 0.92691 | 7.309%
Densidade do Al (g/cm3) | 2.7
Avogrado | 0.60221
% Aluminio | 40%
ENRIQUECIMENTO | 19.75%
CONCENTRACAO | 4.8
FU | 0.4
DUEF | 4.5233208 | Gramas
E24 | 0.001959935 | 0
C234 | 2.281158e-05
C235 | 0.002288882
C238 | 0.009160492
CSI | 0.007632916
CAL | 0.03615737
CALH | 0.6046384
XMU | 53274.92
Peso atomico U234 | 234.0409
Peso atomico U235 | 235.0439
Peso atomico U238 | 238.0508
Peso atomicoAl | 26.9815
Peso atomico Si | 28.086
Note on F14: devido a isso no final da menos do que 4.8 g/cm3 de U no meat, mesmo tendo escolhido 4.8 como entrada
Note on E21: FRAÇAO DE MASSA DE URANIO NO U3SI2 (12.2G/CM3)
Note on E22: g/cm3 de U no meat (diferente do que entro no input!)